## 패턴 조립
MES 등록
Routine sheet
| 작업자 | 특이사항 기록 | 품 명 | 품 번 | 작업 지시 번호 | 런너 사양 | 조립 수량 (ea/M) | 작업자 | 지시 수량 (Mold) | 작업 수량 (Mold) | 리워크 수량 (Cavity) | 불량 수량 (Cavity) | 조립 시간
[13 empty] | 시작 시간 | 종료 시간
패턴 조립, 세척 | 제니 |  | TT979F(RHS4) PLATE | SD14S400002 | SM23E-467-00 |  | 96 | 제니 | 1728 | 600 |  |  | 2023년 5월 18일 14시 20분 | 2023년 5월 18일 16시 00분
|  |  | TT979F(RHS4) PLATE | SD14S400002 | SM23E-467-00 |  | 96 | 지나 |  | 600
|  |  | TT979F(RHS4) PLATE | SD14S400002 | SM23E-467-00 |  | 96 | 스엉 |  | 528
사출 후 24시간 이내
조립 금지 락 설정
Note on R5: Admin:

## 세척
MES 등록
|  |  | 날짜 | 작업자 | 확인 시간 |  | 세척수 온도 (20~25℃) | 확인자 | 확인 시간 |  | 세척수 온도 (20~25℃)
|  |  | 2023-05-18 | 제니 | 0.29167 |  | 21 | 배준 | 0.29861 |  | 22
|  |  |  | 제니 | 0.52778 |  | 23 | 배준 | 0.55208 |  | 21
|  |  |  | 제니 | 0.75 |  | 22 | 배준 | 0.75694 |  | 22
Routine sheet
| 작업자 | 특이사항 기록 | 품 명 | 품 번 | 작업 지시 번호 | 조립 수량 (ea/M) | 작업자 | 지시 수량 (Mold) | 작업 수량 (Mold) | 불량 수량 (Cavity) | 세척 시간
[11 empty] | 시작 | 종료
패턴 조립, 세척 | 제니 |  | TT979F(RHS4) PLATE | SD14S400002 | SM23E-467-00 | 96 | 제니 | 1728 | 1700 | 28 | 5월 18일 15시 00분 | 5월 18일 15시 10분
Note on J4: 07시00분 ~ 07시10분
Note on N4: 07시00분 ~ 07시30분
Note on J5: 12시40분 ~ 12시50분
Note on N5: 13시00분 ~ 13시30분
Note on J6: 18시00분 ~ 18시10분
Note on N6: 18시00분 ~ 18시30분

## 슬러리 배합
Routine sheet
| 작업자 | 특이사항 기록 | 슬러리 배합 시간 | 구분 | 구분 | 코팅 부자재 배합량
[6 empty] | Zircon Flour | Colloidal Silica | Chamotte Flour | 계면활성제 | 소포제 | 카본
프라이머리코팅 P1 | 벤 |  | 2023년 5월 25일 08시 30분 | 주 | P1
프라이머리코팅 P1-1 | 벤 |  | 2023년 5월 25일 14시 30분 |  | P1-1
프라이머리코팅 P2 | 벤 |  | 2023년 5월 25일 18시 00분 |  | P2
백업코팅 B1 | 라사로 |  | 2023년 5월 25일 21시 40분 |  | B
백업코팅 B2 | 라사로 |  | 2023년 5월 26일 02시 40분 | 야 | P1
백업코팅 B3 | 레이 |  | 2023년 5월 26일 07시 40분 |  | P1-1
백업코팅 B4 | 레이 |  | 2023년 5월 26일 12시 40분 |  | P2
실링 | 레이 |  | 2023년 5월 26일 17시 40분 |  | B
|  |  | 샌드 보충 | 구분 | 구분
[6 empty] | Zircon Sand | chamotte #6 | chamotte #4
|  |  | 2023년 5월 25일 08시 30분 | 주
2023년 5월 25일 14시 30분
2023년 5월 25일 18시 00분
2023년 5월 25일 21시 40분
|  |  | 2023년 5월 26일 02시 40분 | 야
2023년 5월 26일 07시 40분
2023년 5월 26일 12시 40분
2023년 5월 26일 17시 40분

## P1
MES 등록
[8 empty] | 구분 | 점도 (41~45s) | 슬러리 온도 (spec 기재) | Ph (spec 기재) | 확인자
|  |  | 작업 시간 | 구분
|  |  | 07:00 ~ 12:00 | D1 |  |  |  | D1 | 41.8 | 25.5 | 9.14
|  |  | 13:00 ~ 18:00 | D2 |  |  |  | D2 | 42.1 | 24.7 | 9.18
|  |  | 19:00 ~ 24:00 | N1 |  |  |  | N1
|  |  | 01:00 ~ 06 : 00 | N2 |  |  |  | N2
Routine sheet | [10 empty] | 온,습도 이상시 특정인에게 문자메세지 발송
| 작업자 | 특이사항 기록 | 품 명 | 품 번 | 작업 지시 번호 | 작업자 | 구분 | 차수 | 지시 수량 | 작업 수량 | 불량 수량 | 점도 (41~45s) | 슬러리 온도 (spec 기재) | Ph (spec 기재) | 건조룸 온습도 (spec 기재) | 코팅 시작 시간 | 코팅 종료 시간
프라이머리코팅 P1 | 벤 |  | TT979F(RHS4) PLATE | SD14S400002 | SM23E-547-00 | 벤 | D1 | P1 | 18 | 18 | 0 | 41.8 | 25.5 | 9.14 | 22.7 / 70.2 | 2023년 5월 25일 08시 30분 | 2023년 5월 25일 08시 54분
프라이머리코팅 P1-1 | 벤 |  | DH TUBE FLANGE |  | SM23E-483-00 | 벤 | D1 | P1 | 24 | 24 | 0 | 41.8 | 25.5 | 9.14
프라이머리코팅 P2 | 벤 |  | 3481-3 FLANGE |  | SM23E-306-00 | 벤 | D1 | P1 | 30 | 30 | 0 | 41.8 | 25.5 | 9.14
백업코팅 B1 | 라사로 |  | AUDI MONO BUSH(2167) |  | SM23E-550-00 | 벤 | D1 | P1 | 30 | 30 | 0 | 41.8 | 25.5 | 9.14
백업코팅 B2 | 라사로 |  | M256 SPINDLE |  | SM23D-334-00 | 벤 | D1 | P1 | 18 | 18 | 0 | 41.8 | 25.5 | 9.14
백업코팅 B3 | 레이 |  | BWTS EA211 VALVE |  | SM23E-446-00 | 벤 | D2 | P1 | 18 | 18 | 0 | 42.1 | 24.7 | 9.18
백업코팅 B4 | 레이 |  | BWTS EA211 SPINDLE |  | SM23E-498-00 | 벤 | D2 | P1 | 18 | 18 | 0 | 42.1 | 24.7 | 9.18
실링 | 레이 |  | MQB VALVE |  | SM23E-426-00 | 벤 | D2 | P1 | 18 | 18 | 0 | 42.1 | 24.7 | 9.18
D1, N1은 P1 이후 P1-1공정으로 이동
D2, N2는 P1 이후 P2 공정으로 이동

## P1-1
MES 등록
[9 empty] | 구분 | 점도 (11~14s) | 슬러리 온도 (spec 기재) | Ph (spec 기재) | 확인자
|  |  | 작업 시간 | 구분
|  |  | 07:00 ~ 19:00 | D |  |  |  |  | D | 12.1 | 24.5 | 9.12
|  |  | 19:00 ~ 07:00 | N |  |  |  |  | N | 11.27 | 26.1 | 9.41
Routine sheet
| 작업자 | 특이사항 기록 | 품 명 | 품 번 | 작업 지시 번호 | 작업자 | 구분 | 차수 | 지시 수량 | 작업 수량 | 불량 수량 | 점도 (11~14s) | 슬러리 온도 (spec 기재) | Ph (spec 기재) | 건조룸 온습도 (spec 기재) | 코팅 시작 시간 | 코팅 종료 시간
프라이머리코팅 P1 | 벤 |  | TT979F(RHS4) PLATE | SD14S400002 | SM23E-547-00 | 벤 | D | P1-1 | 18 | 18 | 0 | 12.1 | 24.5 | 9.12 | 22.7 / 70.2
프라이머리코팅 P1-1 | 벤 |  | DH TUBE FLANGE |  | SM23E-483-00 | 벤 | D | P1-1 | 24 | 24 | 0 | 12.1 | 24.5 | 9.12 | 22.4 / 70.4
프라이머리코팅 P2 | 벤 |  | 3481-3 FLANGE |  | SM23E-306-00 | 벤 | D | P1-1 | 30 | 30 | 0 | 12.1 | 24.5 | 9.12 | 22.9 / 69.2
백업코팅 B1 | 라사로 |  | AUDI MONO BUSH(2167) |  | SM23E-550-00 | 벤 | D | P1-1 | 30 | 30 | 0 | 12.1 | 24.5 | 9.12 | 20.7 / 56.8
백업코팅 B2 | 라사로 |  | M256 SPINDLE |  | SM23D-334-00 | 벤 | D | P1-1 | 18 | 18 | 0 | 12.1 | 24.5 | 9.12 | 20.4 / 56.7
백업코팅 B3 | 레이
백업코팅 B4 | 레이
실링 | 레이
코팅 전 차수 종료 시간 및 차기 차수 시작 시간 사이의 시간을 건조시간으로 정리
미건조, 과건조 표시 필요
문자메세지 필요
표준 건조시간 +/- 로 표시

## P2
MES 등록
[9 empty] | 구분 | 점도 (11~14s) | 슬러리 온도 (spec 기재) | Ph (spec 기재) | P2 교반시간1 | P2 교반시간2 | P2 교반시간3 | 확인자
[9 empty] | D | 12.1 | 24.5 | 9.12 | 11:00
[9 empty] | N | 11.27 | 26.1 | 9.41
Routine sheet
| 작업자 | 특이사항 기록 | 품 명 | 품 번 | 작업 지시 번호 | 작업자 | 구분 | 차수 | 지시 수량 | 작업 수량 | 불량 수량 | 코팅 모드 | 점도 (11~14s) | 슬러리 온도 (spec 기재) | Ph (spec 기재) | 건조룸 온습도 (spec 기재) | 코팅 시작 시간 | 코팅 종료 시간
프라이머리코팅 P1 | 벤 |  | TT979F(RHS4) PLATE | SD14S400002 | SM23E-547-00 | 벤 | D | P2 | 18 | 18 | 0 | B | 12.1 | 24.5 | 9.12 | 22.7 / 70.2 | 2023년 5월 25일 08시 30분 | 2023년 5월 25일 08시 54분
프라이머리코팅 P1-1 | 벤 |  | DH TUBE FLANGE |  | SM23E-483-00 | 벤 | D | P2 | 24 | 24 | 0 | B | 12.1 | 24.5 | 9.12 | 22.4 / 70.4 | 2023년 5월 25일 14시 30분 | 2023년 5월 25일 14시 42분
프라이머리코팅 P2 | 벤 |  | 3481-3 FLANGE |  | SM23E-306-00 | 벤 | D | P2 | 30 | 30 | 0 | B | 12.1 | 24.5 | 9.12 | 22.9 / 69.2 | 2023년 5월 25일 18시 00분 | 2023년 5월 25일 18시 19분
백업코팅 B1 | 라사로 |  | AUDI MONO BUSH(2167) |  | SM23E-550-00 | 벤 | D | P2 | 30 | 30 | 0 | B | 12.1 | 24.5 | 9.12 | 20.7 / 56.8 | 2023년 5월 25일 21시 40분 | 2023년 5월 25일 22시 05분
백업코팅 B2 | 라사로 |  | M256 SPINDLE |  | SM23D-334-00 | 벤 | D | P2 | 18 | 18 | 0 | B | 12.1 | 24.5 | 9.12 | 20.4 / 56.7 | 2023년 5월 26일 02시 40분 | 2023년 5월 26일 03시 03분
백업코팅 B3 | 레이 |  | BWTS EA211 VALVE |  | SM23E-446-00 | 벤 | D | P2 | 18 | 18 | 0 | A | 12.1 | 24.5 | 9.12 | 21.2 / 56.7 | 2023년 5월 26일 07시 40분 | 2023년 5월 26일 08시 02분
백업코팅 B4 | 레이 |  | BWTS EA211 SPINDLE |  | SM23E-498-00 | 벤 | D | P2 | 18 | 18 | 0 | A | 12.1 | 24.5 | 9.12 | 21.6 / 56.0 | 2023년 5월 26일 12시 40분 | 2023년 5월 26일 12시 56분
실링 | 레이 |  | MQB VALVE |  | SM23E-426-00 | 벤 | D | P2 | 18 | 18 | 0 | A | 12.1 | 24.5 | 9.12 | 22.1 / 54.4 | 2023년 5월 26일 17시 40분 | 2023년 5월 26일 17시 56분
MES와 로봇 프로그램 연동 가능하도록 확인
P2 교반시간 자동 저장 가능한지 확인
P3 미교반시 작업이 스타트가 안되도록
코팅 전 차수 종료 시간 및 차기 차수 시작 시간 사이의 시간을 건조시간으로 정리
구분의 D 및 N은 P1 공정의 구분을
따라온다.

## B1
MES 등록
[9 empty] | 구분 | 점도 (11~14s) | 슬러리 온도 (spec 기재) | Ph (spec 기재) | 확인자
[9 empty] | D | 12.6 | 22.1 | 10.15
[9 empty] | N | 11.27 | 26.1 | 9.41
Routine sheet
| 작업자 | 특이사항 기록 | 품 명 | 품 번 | 작업 지시 번호 | 작업자 | 구분 | 차수 | 지시 수량 | 작업 수량 | 부적합 수량 | 외관 검사 | 코팅 모드 | 점도 (11~14s) | 슬러리 온도 (spec 기재) | Ph (spec 기재) | 건조룸 온습도 (spec 기재) | 코팅 시작 시간 | 코팅 종료 시간
프라이머리코팅 P1 | 벤 |  | TT979F(RHS4) PLATE | SD14S400002 | SM23E-547-00 | 라사로 | D | B1 | 18 | 18 | 0 | OK | D | 12.6 | 22.1 | 10.15 | 22.7 / 70.2 | 2023년 5월 25일 08시 30분 | 2023년 5월 25일 08시 54분
프라이머리코팅 P1-1 | 벤 |  | DH TUBE FLANGE |  | SM23E-483-00 | 라사로 | D | B1 | 24 | 24 | 0 | OK | A | 12.6 | 22.1 | 10.15 | 22.4 / 70.4 | 2023년 5월 25일 14시 30분 | 2023년 5월 25일 14시 42분
프라이머리코팅 P2 | 벤 |  | 3481-3 FLANGE |  | SM23E-306-00 | 라사로 | D | B1 | 30 | 30 | 0 | OK | A | 12.6 | 22.1 | 10.15 | 22.9 / 69.2 | 2023년 5월 25일 18시 00분 | 2023년 5월 25일 18시 19분
백업코팅 B1 | 라사로 |  | AUDI MONO BUSH(2167) |  | SM23E-550-00 | 라사로 | D | B1 | 30 | 30 | 0 | OK | D | 12.6 | 22.1 | 10.15 | 20.7 / 56.8 | 2023년 5월 25일 21시 40분 | 2023년 5월 25일 22시 05분
백업코팅 B2 | 라사로 |  | M256 SPINDLE |  | SM23D-334-00 | 라사로 | D | B1 | 18 | 18 | 0 | OK | A | 12.6 | 22.1 | 10.15 | 20.4 / 56.7 | 2023년 5월 26일 02시 40분 | 2023년 5월 26일 03시 03분
백업코팅 B3 | 레이 |  | BWTS EA211 VALVE |  | SM23E-446-00 | 라사로 | D | B1 | 18 | 18 | 0 | OK | A | 12.6 | 22.1 | 10.15 | 21.2 / 56.7 | 2023년 5월 26일 07시 40분 | 2023년 5월 26일 08시 02분
백업코팅 B4 | 레이 |  | BWTS EA211 SPINDLE |  | SM23E-498-00 | 라사로 | D | B1 | 18 | 18 | 0 | OK | A | 12.6 | 22.1 | 10.15 | 21.6 / 56.0 | 2023년 5월 26일 12시 40분 | 2023년 5월 26일 12시 56분
실링 | 레이 |  | MQB VALVE |  | SM23E-426-00 | 라사로 | D | B1 | 18 | 18 | 0 | OK | A | 12.6 | 22.1 | 10.15 | 22.1 / 54.4 | 2023년 5월 26일 17시 40분 | 2023년 5월 26일 17시 56분
코팅 전 차수 종료 시간 및 차기 차수 시작 시간 사이의 시간을 건조시간으로 정리
구분의 D 및 N은 P1 공정의 구분을
따라온다.
Note on Q12: OK / NG로 표기

## B2
MES 등록
[9 empty] | 구분 | 점도 (11~14s) | 슬러리 온도 (spec 기재) | Ph (spec 기재) | 확인자
[9 empty] | D | 12.8 | 22.7 | 10.18
[9 empty] | N | 11.27 | 26.1 | 9.41
Routine sheet
| 작업자 | 특이사항 기록 | 품 명 | 품 번 | 작업 지시 번호 | 작업자 | 구분 | 차수 | 지시 수량 | 작업 수량 | 부적합 수량 | 외관 검사 | 코팅 모드 | 점도 (11~14s) | 슬러리 온도 (spec 기재) | Ph (spec 기재) | 건조룸 온습도 (spec 기재) | 코팅 시작 시간 | 코팅 종료 시간
프라이머리코팅 P1 | 벤 |  | TT979F(RHS4) PLATE | SD14S400002 | SM23E-547-00 | 벤 | D | B2 | 18 | 18 | 0 | OK | D | 12.8 | 22.7 | 10.18 | 22.7 / 70.2 | 2023년 5월 25일 08시 30분 | 2023년 5월 25일 08시 54분
프라이머리코팅 P1-1 | 벤 |  | DH TUBE FLANGE |  | SM23E-483-00 | 벤 | D | B2 | 24 | 24 | 0 | OK | A | 12.8 | 22.7 | 10.18 | 22.4 / 70.4 | 2023년 5월 25일 14시 30분 | 2023년 5월 25일 14시 42분
프라이머리코팅 P2 | 벤 |  | 3481-3 FLANGE |  | SM23E-306-00 | 벤 | D | B2 | 30 | 30 | 0 | OK | A | 12.8 | 22.7 | 10.18 | 22.9 / 69.2 | 2023년 5월 25일 18시 00분 | 2023년 5월 25일 18시 19분
백업코팅 B1 | 라사로 |  | AUDI MONO BUSH(2167) |  | SM23E-550-00 | 벤 | D | B2 | 30 | 30 | 0 | OK | D | 12.8 | 22.7 | 10.18 | 20.7 / 56.8 | 2023년 5월 25일 21시 40분 | 2023년 5월 25일 22시 05분
백업코팅 B2 | 라사로 |  | M256 SPINDLE |  | SM23D-334-00 | 벤 | D | B2 | 18 | 18 | 0 | OK | A | 12.8 | 22.7 | 10.18 | 20.4 / 56.7 | 2023년 5월 26일 02시 40분 | 2023년 5월 26일 03시 03분
백업코팅 B3 | 레이 |  | BWTS EA211 VALVE |  | SM23E-446-00 | 벤 | D | B2 | 18 | 18 | 0 | OK | A | 12.8 | 22.7 | 10.18 | 21.2 / 56.7 | 2023년 5월 26일 07시 40분 | 2023년 5월 26일 08시 02분
백업코팅 B4 | 레이 |  | BWTS EA211 SPINDLE |  | SM23E-498-00 | 벤 | D | B2 | 18 | 18 | 0 | OK | A | 12.8 | 22.7 | 10.18 | 21.6 / 56.0 | 2023년 5월 26일 12시 40분 | 2023년 5월 26일 12시 56분
실링 | 레이 |  | MQB VALVE |  | SM23E-426-00 | 벤 | D | B2 | 18 | 18 | 0 | OK | A | 12.8 | 22.7 | 10.18 | 22.1 / 54.4 | 2023년 5월 26일 17시 40분 | 2023년 5월 26일 17시 56분
코팅 전 차수 종료 시간 및 차기 차수 시작 시간 사이의 시간을 건조시간으로 정리
구분의 D 및 N은 P1 공정의 구분을
따라온다.
Note on Q12: OK / NG로 표기

## B3
MES 등록
[9 empty] | 구분 | 점도 (11~14s) | 슬러리 온도 (spec 기재) | Ph (spec 기재) | 확인자
[9 empty] | D | 12.175 | 21.9 | 10.25
[9 empty] | N | 11.27 | 26.1 | 9.41
Routine sheet
| 작업자 | 특이사항 기록 | 품 명 | 품 번 | 작업 지시 번호 | 작업자 | 구분 | 차수 | 지시 수량 | 작업 수량 | 부적합 수량 | 외관 검사 | 코팅 모드 | 점도 (11~14s) | 슬러리 온도 (spec 기재) | Ph (spec 기재) | 건조룸 온습도 (spec 기재) | 코팅 시작 시간 | 코팅 종료 시간
프라이머리코팅 P1 | 벤 |  | TT979F(RHS4) PLATE | SD14S400002 | SM23E-547-00 | 벤 | D | B3 | 18 | 18 | 0 | OK | D | 12.175 | 21.9 | 10.25 | 22.7 / 70.2 | 2023년 5월 25일 08시 30분 | 2023년 5월 25일 08시 54분
프라이머리코팅 P1-1 | 벤 |  | DH TUBE FLANGE |  | SM23E-483-00 | 벤 | D | B3 | 24 | 24 | 0 | OK | A | 12.175 | 21.9 | 10.25 | 22.4 / 70.4 | 2023년 5월 25일 14시 30분 | 2023년 5월 25일 14시 42분
프라이머리코팅 P2 | 벤 |  | 3481-3 FLANGE |  | SM23E-306-00 | 벤 | D | B3 | 30 | 30 | 0 | OK | A | 12.175 | 21.9 | 10.25 | 22.9 / 69.2 | 2023년 5월 25일 18시 00분 | 2023년 5월 25일 18시 19분
백업코팅 B1 | 라사로 |  | AUDI MONO BUSH(2167) |  | SM23E-550-00 | 벤 | D | B3 | 30 | 30 | 0 | OK | D | 12.175 | 21.9 | 10.25 | 20.7 / 56.8 | 2023년 5월 25일 21시 40분 | 2023년 5월 25일 22시 05분
백업코팅 B2 | 라사로 |  | M256 SPINDLE |  | SM23D-334-00 | 벤 | D | B3 | 18 | 18 | 0 | OK | A | 12.175 | 21.9 | 10.25 | 20.4 / 56.7 | 2023년 5월 26일 02시 40분 | 2023년 5월 26일 03시 03분
백업코팅 B3 | 레이 |  | BWTS EA211 VALVE |  | SM23E-446-00 | 벤 | D | B3 | 18 | 18 | 0 | OK | A | 12.175 | 21.9 | 10.25 | 21.2 / 56.7 | 2023년 5월 26일 07시 40분 | 2023년 5월 26일 08시 02분
백업코팅 B4 | 레이 |  | BWTS EA211 SPINDLE |  | SM23E-498-00 | 벤 | D | B3 | 18 | 18 | 0 | OK | A | 12.175 | 21.9 | 10.25 | 21.6 / 56.0 | 2023년 5월 26일 12시 40분 | 2023년 5월 26일 12시 56분
실링 | 레이 |  | MQB VALVE |  | SM23E-426-00 | 벤 | D | B3 | 18 | 18 | 0 | OK | A | 12.175 | 21.9 | 10.25 | 22.1 / 54.4 | 2023년 5월 26일 17시 40분 | 2023년 5월 26일 17시 56분
코팅 전 차수 종료 시간 및 차기 차수 시작 시간 사이의 시간을 건조시간으로 정리
구분의 D 및 N은 P1 공정의 구분을
따라온다.
Note on Q12: OK / NG로 표기

## B4
MES 등록
[9 empty] | 구분 | 점도 (11~14s) | 슬러리 온도 (spec 기재) | Ph (spec 기재) | 확인자
[9 empty] | D | 12.45 | 22 | 10.23
[9 empty] | N | 11.27 | 26.1 | 9.41
Routine sheet
| 작업자 | 특이사항 기록 | 품 명 | 품 번 | 작업 지시 번호 | 작업자 | 구분 | 차수 | 지시 수량 | 작업 수량 | 부적합 수량 | 외관 검사 | 코팅 모드 | 점도 (11~14s) | 슬러리 온도 (spec 기재) | Ph (spec 기재) | 건조룸 온습도 (spec 기재) | 코팅 시작 시간 | 코팅 종료 시간
프라이머리코팅 P1 | 벤 |  | TT979F(RHS4) PLATE | SD14S400002 | SM23E-547-00 | 벤 | D | B4 | 18 | 18 | 0 | OK | D | 12.45 | 22 | 10.23 | 22.7 / 70.2 | 2023년 5월 25일 08시 30분 | 2023년 5월 25일 08시 54분
프라이머리코팅 P1-1 | 벤 |  | DH TUBE FLANGE |  | SM23E-483-00 | 벤 | D | B4 | 24 | 24 | 0 | OK | A | 12.45 | 22 | 10.23 | 22.4 / 70.4 | 2023년 5월 25일 14시 30분 | 2023년 5월 25일 14시 42분
프라이머리코팅 P2 | 벤 |  | 3481-3 FLANGE |  | SM23E-306-00 | 벤 | D | B4 | 30 | 30 | 0 | OK | A | 12.45 | 22 | 10.23 | 22.9 / 69.2 | 2023년 5월 25일 18시 00분 | 2023년 5월 25일 18시 19분
백업코팅 B1 | 라사로 |  | AUDI MONO BUSH(2167) |  | SM23E-550-00 | 벤 | D | B4 | 30 | 30 | 0 | OK | D | 12.45 | 22 | 10.23 | 20.7 / 56.8 | 2023년 5월 25일 21시 40분 | 2023년 5월 25일 22시 05분
백업코팅 B2 | 라사로 |  | M256 SPINDLE |  | SM23D-334-00 | 벤 | D | B4 | 18 | 18 | 0 | OK | A | 12.45 | 22 | 10.23 | 20.4 / 56.7 | 2023년 5월 26일 02시 40분 | 2023년 5월 26일 03시 03분
백업코팅 B3 | 레이 |  | BWTS EA211 VALVE |  | SM23E-446-00 | 벤 | D | B4 | 18 | 18 | 0 | OK | A | 12.45 | 22 | 10.23 | 21.2 / 56.7 | 2023년 5월 26일 07시 40분 | 2023년 5월 26일 08시 02분
백업코팅 B4 | 레이 |  | BWTS EA211 SPINDLE |  | SM23E-498-00 | 벤 | D | B4 | 18 | 18 | 0 | OK | A | 12.45 | 22 | 10.23 | 21.6 / 56.0 | 2023년 5월 26일 12시 40분 | 2023년 5월 26일 12시 56분
실링 | 레이 |  | MQB VALVE |  | SM23E-426-00 | 벤 | D | B4 | 18 | 18 | 0 | OK | A | 12.45 | 22 | 10.23 | 22.1 / 54.4 | 2023년 5월 26일 17시 40분 | 2023년 5월 26일 17시 56분
코팅 전 차수 종료 시간 및 차기 차수 시작 시간 사이의 시간을 건조시간으로 정리
구분의 D 및 N은 P1 공정의 구분을
따라온다.
Note on Q12: OK / NG로 표기

## S
MES 등록
[9 empty] | 구분 | 점도 (11~14s) | 슬러리 온도 (spec 기재) | Ph (spec 기재) | 확인자
[9 empty] | D | 12.39 | 22.1 | 10.21
[9 empty] | N | 11.27 | 26.1 | 9.41
Routine sheet
| 작업자 | 특이사항 기록 | 품 명 | 품 번 | 작업 지시 번호 | 작업자 | 구분 | 차수 | 지시 수량 | 작업 수량 | 부적합 수량 | 코팅 모드 | 점도 (11~14s) | 슬러리 온도 (spec 기재) | Ph (spec 기재) | 건조룸 온습도 (spec 기재) | 코팅 시작 시간 | 코팅 종료 시간
프라이머리코팅 P1 | 벤 |  | TT979F(RHS4) PLATE | SD14S400002 | SM23E-547-00 | 벤 | D | S | 18 | 18 | 0 | C | 12.39 | 22.1 | 10.21 | 22.7 / 70.2 | 2023년 5월 25일 08시 30분 | 2023년 5월 25일 08시 54분
프라이머리코팅 P1-1 | 벤 |  | DH TUBE FLANGE |  | SM23E-483-00 | 벤 | D | S | 24 | 24 | 0 | C | 12.39 | 22.1 | 10.21 | 22.4 / 70.4 | 2023년 5월 25일 14시 30분 | 2023년 5월 25일 14시 42분
프라이머리코팅 P2 | 벤 |  | 3481-3 FLANGE |  | SM23E-306-00 | 벤 | D | S | 30 | 30 | 0 | C | 12.39 | 22.1 | 10.21 | 22.9 / 69.2 | 2023년 5월 25일 18시 00분 | 2023년 5월 25일 18시 19분
백업코팅 B1 | 라사로 |  | AUDI MONO BUSH(2167) |  | SM23E-550-00 | 벤 | D | S | 30 | 30 | 0 | D | 12.39 | 22.1 | 10.21 | 20.7 / 56.8 | 2023년 5월 25일 21시 40분 | 2023년 5월 25일 22시 05분
백업코팅 B2 | 라사로 |  | M256 SPINDLE |  | SM23D-334-00 | 벤 | D | S | 18 | 18 | 0 | C | 12.39 | 22.1 | 10.21 | 20.4 / 56.7 | 2023년 5월 26일 02시 40분 | 2023년 5월 26일 03시 03분
백업코팅 B3 | 레이 |  | BWTS EA211 VALVE |  | SM23E-446-00 | 벤 | D | S | 18 | 18 | 0 | C | 12.39 | 22.1 | 10.21 | 21.2 / 56.7 | 2023년 5월 26일 07시 40분 | 2023년 5월 26일 08시 02분
백업코팅 B4 | 레이 |  | BWTS EA211 SPINDLE |  | SM23E-498-00 | 벤 | D | S | 18 | 18 | 0 | C | 12.39 | 22.1 | 10.21 | 21.6 / 56.0 | 2023년 5월 26일 12시 40분 | 2023년 5월 26일 12시 56분
실링 | 레이 |  | MQB VALVE |  | SM23E-426-00 | 벤 | D | S | 18 | 18 | 0 | C | 12.39 | 22.1 | 10.21 | 22.1 / 54.4 | 2023년 5월 26일 17시 40분 | 2023년 5월 26일 17시 56분
코팅 전 차수 종료 시간 및 차기 차수 시작 시간 사이의 시간을 건조시간으로 정리
구분의 D 및 N은 P1 공정의 구분을
따라온다.

## 소성_진공주조
Routine sheet |  |  | MES 등록
| 작업자 | 특이사항 기록 | 품 명 | 품 번 | 작업 지시 번호 | 작업자 | 지시 수량 | 작업 수량 | 1호기 장입시 소성 온도 (1,020~1,150℃) | 2호기 장입시 소성 온도 (1,020~1,150℃) | 3호기 장입시 소성 온도 (1,020~1,150℃) | 소성 시간 (4H 이상) | 소성 시작 시간
소성 | 저지 |  | TT979F(RHS4) PLATE | SD14S400002 | SM23E-318-00 | 저지 | 18 | 3 |  | 1150 |  |  | 2023년 5월 27일 05시 00분
[8 empty] | 3 |  | 1150 |  |  | 2023년 5월 27일 05시 00분
[8 empty] | 3 |  | 1150 |  |  | 2023년 5월 27일 05시 00분
[8 empty] | 3 |  | 1150 |  |  | 2023년 5월 27일 05시 00분
[8 empty] | 3 |  | 1150 |  |  | 2023년 5월 27일 05시 00분
[8 empty] | 3 |  | 1150 |  |  | 2023년 5월 27일 05시 00분
몰드 보수 후 2시간 이내
소성로 투입 금지 락 설정

## 진공주조
Routine sheet |  |  | MES 등록
| 작업자 | 특이사항 기록 | 품 명 | 품 번 | 작업 지시 번호 | 재질 | 작업자 | 설비 | 지시 수량 | 작업 수량 | 장입소재 구분(kg) | [18 empty] | 주입 온도 (1420~1425℃) | 불량 수량 | 성분 확인 (작업자) | 성분 확인 (품질) | 성분 시편 번호 | 주입 시작시간 | 주입 종료시간 | 주입 후 몰드 취출 시간
[11 empty] | Bar Ingot | 대기 Ingot | Scrap Ingot | Return Scrap | Still | Ni | Fe-Si | M-Mn | M-Cr | H-Cr | C | M-Mo | Fe-Mo | Fe-B | Fe-V | Ti | Al | Fe-Nb | 합 계
진공주조(Inconel713C) | 저지 |  | TT979F(RHS4) PLATE | SD14S400002 | SM23E-318-00 | INCONEL713C | 저지 | 진공주조 2호기 | 18 | 3 |  |  | 20 | 36 | [14 empty] | 56 | 1421 | 0 | OK | OK | V03-C04-I01 | 2023년 5월 29일 09시 00분 | 2023년 5월 29일 09시 05분 | 2023년 5월 29일 09시 10분
[10 empty] | 3 |  |  | 20 | 34 | [14 empty] | 54 | 1420 | 0 | OK | OK | V03-C05-I01 | 2023년 5월 29일 10시 50분 | 2023년 5월 29일 10시 55분 | 2023년 5월 29일 11시 00분
[10 empty] | 3 |  |  | 20 | 34 | [14 empty] | 54 | 1421 | 0 | OK | OK | V03-C06-I01 | 2023년 5월 29일 14시 00분 | 2023년 5월 29일 14시 05분 | 2023년 5월 29일 14시 10분
[10 empty] | 3 |  |  | 20 | 35 | [14 empty] | 55 | 1420 | 0 | OK | OK | V03-C07-I01 | 2023년 5월 29일 14시 50분 | 2023년 5월 29일 14시 55분 | 2023년 5월 29일 15시 00분
[10 empty] | 3 |  |  | 20 | 34 | [14 empty] | 54 | 1420 | 0 | OK | OK | V03-C08-I01 | 2023년 5월 29일 15시 40분 | 2023년 5월 29일 15시 45분 | 2023년 5월 29일 15시 50분
[10 empty] | 3 |  |  | 20 | 35 | [14 empty] | 55 | 1420 | 0 | OK | OK | V03-C09-I01 | 2023년 5월 29일 16시 30분 | 2023년 5월 29일 16시 35분 | 2023년 5월 29일 16시 40분
1.498
[6 empty] | 2.4952 | [23 empty] | push 버튼 등으로 주조로 온도계의 온도/소성시간 바로 MES로 등록이 가능한지 확인
[11 empty] | 소재 장입량은 차지 스타트시 등록 | [18 empty] | 호기별 지정Item 등록. 미지정 Item 등록 불가. 작업시 관리자 승인 필요
진공주조 분할 작업시 바코드 신규 생성 가능하도록
몰드 보수 후 2시간 이내
소성로 투입 금지 락 설정

## 소성_대기주조
Routine sheet |  |  | MES 등록
| 작업자 | 특이사항 기록 | 품 명 | 품 번 | 작업 지시 번호 | 작업자 | 지시 수량 | 작업 수량 | 1호기 장입시 소성 온도 (1,020~1,150℃) | 2호기 장입시 소성 온도 (1,020~1,150℃) | 3호기 장입시 소성 온도 (1,020~1,150℃) | 소성 시간 (3H 이상) | 소성 시작 시간
소성 | 퐁 |  | DRAIN PIPE FLANGE | 12663481-3 | SM23E-485 | 퐁 | 25 | 13 | 1136 |  |  |  | 2023년 5월 25일 18시 40분
[8 empty] | 12 |  | 1135 |  |  | 2023년 5월 25일 18시 50분
몰드 보수 후 2시간 이내
소성로 투입 금지 락 설정

## 대기주조
Routine sheet |  |  |  | MES 등록
| 작업자 | 특이사항 기록 |  | 품 명 | 품 번 | 작업 지시 번호 | 재질 | 작업자 | 설비 | 작업 수량 | 불량 수량 | 불량 내용 | [5 empty] | 성분 시편 번호 | 주입 온도 (spec 기재) | 차지 시작시간 | 차지 종료시간 | 소성로 몰드 인출 시간 | 합금비(kg) | [17 empty] | 성분 확인 | 확인자 (작업자) | 확인자 (품질)
[12 empty] | 목부 파손 | 런너 내부 | 런너 하부 | 제품부 | 용탕 부족 | 미주입 | [5 empty] | Return scrap | Still | SUS304 | SUS310 | Ni | H-Cr | M-Cr | L-Cr | Co | Fe-Si | M-Mn | Fe-S | M-Mo | Fe-Mo | M-W | Fe-Nb | Fe-CrN | C
대기주조(BWS39004-3) |  |  | 1
[20 empty] | 바코드 리딩 | 바코드 리딩 |  | 추가 합금비(g) | [17 empty] | 성분 확인 | 확인자 | 확인자
[23 empty] | Return scrap | Still | SUS304 | SUS310 | Ni | H-Cr | M-Cr | L-Cr | Co | Fe-Si | M-Mn | Fe-S | M-Mo | Fe-Mo | M-W | Fe-Nb | Fe-CrN | C
차지 넘버 추가
[23 empty] | 추가 합금비(g) | [17 empty] | 성분 확인 | 확인자 | 확인자
[11 empty] | 소성 중에 주조 시작 등록이 가능하도록 | [8 empty] | 작업시작 | 작업완료 |  | Return scrap | Still | SUS304 | SUS310 | Ni | H-Cr | M-Cr | L-Cr | Co | Fe-Si | M-Mn | Fe-S | M-Mo | Fe-Mo | M-W | Fe-Nb | Fe-CrN | C
[23 empty] | 추가 합금비(g) | [17 empty] | 성분 확인 | 확인자 | 확인자
[23 empty] | Return scrap | Still | SUS304 | SUS310 | Ni | H-Cr | M-Cr | L-Cr | Co | Fe-Si | M-Mn | Fe-S | M-Mo | Fe-Mo | M-W | Fe-Nb | Fe-CrN | C
[23 empty] | 추가 합금비(g) | [17 empty] | 성분 확인 | 확인자 | 확인자
[23 empty] | Return scrap | Still | SUS304 | SUS310 | Ni | H-Cr | M-Cr | L-Cr | Co | Fe-Si | M-Mn | Fe-S | M-Mo | Fe-Mo | M-W | Fe-Nb | Fe-CrN | C

## 압탕부 절단
MES 등록
|  |  |  | 작업자 | 설비 | 절단석 소요량 |  | 설비
|  |  |  | 조마르 | 1 | 9 |  | 절단1호기 | 1
[8 empty] | 절단2호기 | 2
[8 empty] | 절단3호기 | 3
Routine sheet
공 정 | 작업자 | 특이사항 기록 | no | 품 명 | 품 번 | 작업 지시 번호 | 재질 | 작업자 | 설비 | 작업 수량 | 작업 시작 시간 | 작업 종료 시간
압탕부 절단 | 조마르 |  | 1 | DRAIN PIPE FLANGE | 12663481-3 | SM23E-485 | SUS304 | 조마르 | 1 | 30 | 2023년 05월 26일 09시 00분 | 2023년 05월 26일 10시 00분
| 조마르 |  | 2 | TT979F(RHS4) PLATE | SD14S400002 | SM23E-318-00 | INCONEL713C | 조마르 | 1 | 18 | 2023년 05월 26일 10시 10분 | 2023년 05월 26일 10시 50분
| 조마르 |  | 3 | AUDI MONO VALVE PLATE | 5900 119 1846 | SM23E-129 | 1.4957 | 조마르 | 1 | 17 | 2023년 05월 26일 11시 30분 | 2023년 05월 26일 13시 00분
| 조마르 |  | 4 | AUDI MONO SPINDLE | 5900 117 4811 | SM23E-268 | INCONEL713C | 조마르 | 1 | 18 | 2023년 05월 26일 13시 00분 | 2023년 05월 26일 13시 50분

## 제품 절단
MES 등록
|  |  |  | 작업자 | 설비 | 절단석 소요량 |  | 설비
|  |  |  | 에코 | 2 | 11 |  | 절단1호기 | 1
[8 empty] | 절단2호기 | 2
[8 empty] | 절단3호기 | 3
Routine sheet
공 정 | 작업자 | 특이사항 기록 | no | 품 명 | 품 번 | 작업 지시 번호 | 재질 | 작업자 | 설비 | 작업 수량 | 작업 시작 시간 | 작업 종료 시간
압탕부 절단 | 에코 |  | 1 | DRAIN PIPE FLANGE | 12663481-3 | SM23E-485 | SUS304 | 에코 | 1 | 1795 | 2023년 05월 26일 12시 40분 | 2023년 05월 26일 14시 30분
| 에코 |  | 2 | TT979F(RHS4) PLATE | SD14S400002 | SM23E-318-00 | INCONEL713C | 에코 | 1 | 1423 | 2023년 05월 26일 14시 30분 | 2023년 05월 26일 15시 40분
| 에코 |  | 3 | AUDI MONO VALVE PLATE | 5900 119 1846 | SM23E-129 | 1.4957 | 에코 | 1 | 1348 | 2023년 05월 26일 15시 40분 | 2023년 05월 26일 16시 30분
| 에코 |  | 4 | AUDI MONO SPINDLE | 5900 117 4811 | SM23E-268 | INCONEL713C | 에코 | 1 | 1416 | 2023년 05월 26일 16시 30분 | 2023년 05월 26일 17시 30분

## 쇼트
MES 등록
|  |  |  | 작업자 | 설비 | 쇼트볼 보충량 |  | 설비
|  |  |  | 막스 | 2 | 60 |  | 쇼트1호기 | 1
[5 empty] | 3 | 20 |  | 쇼트2호기 | 2
[8 empty] | 쇼트3호기 | 3
Routine sheet
공 정 | 작업자 | 특이사항 기록 | no | 품 명 | 품 번 | 작업 지시 번호 | 재질 | 작업자 | 설비 | 작업지시 수량 | 작업 수량 | 작업 시작 시간 | 작업 종료 시간
압탕부 절단 | 막스 |  | 1 | DRAIN PIPE FLANGE | 12663481-3 | SM23E-485 | SUS304 | 막스 | 3 |  | 1795 | 2023년 05월 27일 07시 10분 | 2023년 05월 27일 10시 10분
| 막스 |  | 2
| 막스 |  | 3
| 막스 |  | 4
쇼트볼에 따른 설비 구분
차지당 수량, 중량 등 마스터 정보에 기입
이종 롯트 작업시 등록 가능하도록
작업지시 수량 기입

## 게이트 연마
MES 등록
|  |  | 작업자 | 설비 | 연마지 소요량 |  | 설비
|  |  | 리노 | 1 | 11 |  | 게이트연마 1호기 | 1
|  |  | 마윈 | 2 | 8 |  | 게이트연마 2호기 | 2
|  |  | 에릭 | 3 | 10 |  | 게이트연마 3호기 | 3
|  |  | 라디 | 4 | 9 |  | 게이트연마 4호기 | 4
|  |  | 란디 | 5 | 10 |  | 게이트연마 5호기 | 5
|  |  | 레이몬 | 6 | 12 |  | 게이트연마 6호기 | 6
[7 empty] | 게이트연마 7호기 | 7
[7 empty] | 게이트연마 8호기 | 8
Barcord
| 작업자 | 특이사항 기록 | 품 명 | 품 번 | 작업 지시 번호 | 재질 | 작업자 | 설비 | 작업공수 | 작업지시 수량 | 작업 수량 | 양품 수량 | 불량 수량 | 작업 시간
게이트 연마 | 리노 | [12 empty] | 작업 시작 | 작업 종료
|  |  | DRAIN PIPE FLANGE | 12663481-3 | SM23E-485 | SUS304 | 리노 | 1 | 1 or 2or 3 |  | 1210 | 1209 | 1

## 사상
MES 등록
작업자 | 설비 | 사상벨트 소요량 |  | 설비
플로리다 | 1 | 30 |  | 사상 1호기 | 1
안드레아 | 2 | 20 |  | 사상 2호기 | 2
니타 | 3 | 24 |  | 사상 3호기 | 3
멜 | 4 | 23 |  | 사상 4호기 | 4
돈돈 | 5 | 12 |  | 사상 5호기 | 5
품 명 | 품 번 | 작업 지시 번호 | 재질 | 작업자 | 설비 | 작업지시 수량 | 작업 수량 | 양품 수량 | 불량 수량 | 작업 시간
[10 empty] | 작업 시작 | 작업 종료
DRAIN PIPE FLANGE | 12663481-3 | SM23E-485 | SUS304 | 플로리다 | 1 |  | 64 | 62 | 2

## 샌딩
MES 등록
| 작업자 | 설비 | 샌딩메디아 보충량(kg) |  | 설비
| 돈돈 | 1 | 60 |  | 샌딩1호기 | 1
[5 empty] | 샌딩2호기 | 2
[5 empty] | 수동 샌딩기 | 3
No | 품 명 | 품 번 | 작업 지시 번호 | 재질 | 작업자 | 설비 | 작업지시 수량 | 작업 수량 | 작업 시간 |  | 특이사항
[9 empty] | 작업 시작 | 작업 종료
1 | TT979F(RHS4) PLATE | SD14S400002 | SM23E-318-00 | INCONEL713C | 돈돈 | 1 |  | 1624
2
3
이종 Item 등록 가능하도록
BOX에 부착된 바코드 라벨 리딩하여
기초 정보 확인

## 출하
MES 등록
설비
중량 저울
No | 품 명 | 품 번 | 작업 지시 번호 | 재질 | 작업자 | 설비 | 출하지시 수량 | 출하 수량 | 특이사항
1 | TT979F(RHS4) PLATE | SD14S400002 | SM23E-318-00 | INCONEL713C | 돈돈 | 1 |  | 1624
2
3
이종 Item 등록 가능하도록
BOX에 부착된 바코드 라벨 리딩하여
기초 정보 확인

## 입고
코팅 자재 | 자재 입고 등록 | ⇒ | 무검사 | ⇒ | ⇒ | ⇒ | ⇒ | ⇒ | 자재 창고
|  | ⇒ | 유검사 | ⇒ | 수입검사 | ⇒ | 합격 | ⇒ | 자재 창고
[6 empty] | ⇒ | 불합격 | ⇒ | 반송
합금철